## Sheet1
대표도면 | 상태 | 발명의명칭 | 발명의명칭(영문) | IPC분류 | CPC분류 | 출원번호 | 출원일자 | 출원인 | 최종권리자 | 피인용 횟수 | 등록번호 | 등록일자 | 공개번호 | 공개일자 | 대리인 | 발명자 | 요약
| 등록 | 전기 전도율 향상을 위한 표면구조를 가지는 버스바 제조방법 | manufacturing method of bus bars with surface structure for improving electrical conductivity | H01B13/00¦H01B13/30¦C25F3/16¦C23G1/14¦C23G1/02¦H01B1/02¦H01B5/00 | C23G1/02¦C23G1/14¦C25F3/16¦H01B1/02¦H01B13/0026¦H01B13/0036¦H01B13/30¦H01B5/00 | 1020200113836 | 2020.09.07 | 주식회사 근우¦김재진 | 주식회사 근우¦김재진 |  | 1022587030000 | 2021.05.25 |  |  | 장순부¦최영규 | 김재진 | 본 발명은 전기 전도율 향상을 위한 표면구조를 가지는 버스바 제조방법에 관한 것으로, 그 목적은 전기화학적 방법으로 버스바의 표면적을 높여 전류 도통 효율을 향상시키면서 밀착될 수 있도록 표면을 평탄화 하고, 평탄화된 표면에 에칭을 통해 조밀하고 둥글둥글한 알갱이 형상을 형성시면서 연성화된 물성을 가지는 버스바 제조방법을 제공하는데 있다. 본 발명의 구성은 압연 과정을 통한 버스바의 평탄화공정(S10); 버스바 표면을 수산화나트륨, 물로 이루어진 용액을 이용하여 이물질을 제거하는 탈지공정(S20); 세척수를 이용해 버스바 표면에 묻어 있는 잔류물을 제거하는 세척 공정(S30); 버스바 표면을 황산, 황산 제2철, 물로 이루어진 용액을 이용하여 일정한 깊이의 딤플이 형성되고, 상부 표면이 조밀하고 평탄화된 알갱이 형상을 가지면서 연성화되도록 에칭하는 표면층 그레인화 및 연성화 공정(S40); 버스바 표면에 남아있는 미세한 광물질을 제3인산나트륨, 물로 이루어진 용액을 이용하여 제거하는 디스머트공정(S50); 세척수를 이용해 버스바 표면에 남아있는 이물질 및 잔유물을 제거하는 수세공정(S60); 및 히터에 의한 건조공정(S70);을 포함하는 전기 전도율 향상을 위한 표면구조를 가지는 버스바 제조방법을 발명의 특징으로 한다.
| 등록 | 전기 전도율 향상을 위한 표면 구조를 가지는 버스바 | bus bar with flat and ductile grain surface structure for improving electrical conductivity | H01B13/00¦C25F3/16¦C23G1/14¦C23G1/02¦H01B5/00¦H01B1/02 | C23G1/02¦C23G1/14¦C25F3/16¦H01B1/02¦H01B13/0026¦H01B13/0036¦H01B5/00 | 1020200113853 | 2020.09.07 | 주식회사 근우¦김재진 | 주식회사 근우¦김재진 |  | 1022587020000 | 2021.05.25 |  |  | 장순부¦최영규 | 김재진 | 본 발명은 전기 전도율 향상을 위한 표면 구조를 가지는 버스바에 관한 것으로, 그 목적은 압연과정을 통해 제공된 평탄한 표면에 전기화학적 처리를 통해 조밀하고 둥글둥글한 알갱이(그레인) 형상을 가지면서 연성화된 물성을 가져 버스바 간의 접촉시 밀착되어 전류 인가시 전기 전도율이 향상될 수 있는 표면 구조를 가지는 버스바를 제공하는데 있다. 본 발명은 평탄한 롤을 구비한 2단 압연기로 냉간압연되는 평탄화공정을 거쳐 평탄화된 표면을 가지는 버스바(1) 표면을, 에칭용액 100wt% 중 물 80~91wt%, 황산 7~15wt%, 황산 제2철 2~5wt%로 조성된 용액을 반응온도 30~32℃ 사이에서 온도 변화를 2℃ 이내에서 유지하고, 반응시 전원은 AC 12~24V을 유지하면서 버스바의 두께 20 T(mm) 기준 45 ~75초 동안 반응시키는 표면층 그레인화 및 연성화 공정을 포함하는 전기화학적 처리과정을 통해 내측면쪽으로 딤플부(2)가 형성되고, 딤플부가 형성되지 않은 나머지 표면은 평탄하고 조밀화되어 지름 크기가 0.1 마이크로미터 보다 작은 알갱이 형상을 가지면서 연성화된 그레인부(3)로 형성한 구조로 이루어진 전기 전도율 향상을 위한 표면 구조를 가지는 버스바를 발명의 특징으로 한다.
| 등록 | 수배전반의 수평조절장치 | horizontal leveling device of switchgear | H02B1/015¦F16B5/02 | F16B5/02¦H02B1/015 | 1020170117714 | 2017.09.14 | 주식회사 근우 | 주식회사 근우 | 2 | 1018407140000 | 2018.03.15 |  |  | 이동우 | 김재진 | 수배전반의 수평조절장치가 개시된다. 본 발명에 따른 수배전반의 수평조절장치는 수배전반을 지탱하는 베이스 프레임(3)과 수배전반 프레임(2)이 상ㆍ하로 조립된 각 모서리 부분에 형성된 체결공(15)에 끼움 체결되어 높낮이를 조절하는 수평조절기(14)를 포함하되, 수평조절기(14)는 라쳇(9)에 체결되는 두부(10)와 수평조절용 볼트받침(5)에 삽입 회동하도록 형성된 회동부(13)가 구비된 수평조절볼트(4)와; 중앙에 회동부(13)가 수용되는 수용부(12)를 형성한 수평조절용 볼트받침(5)과; 수평조절볼트(4)에 조임 체결되는 체결 너트(6)와; 수평조절볼트(4)에 체결되는 체결 마감 너트(7);를 포함한다.
| 등록 | 발열성이 개선된 동 버스바의 제조방법 | manufacturing method of copper busbar with improved heat generation | H01B13/00¦H01B5/02¦H01B1/02 | H01B1/02¦H01B13/0036¦H01B5/02 | 1020210063684 | 2021.05.17 | 주식회사 근우 | 주식회사 근우 |  | 1023322860000 | 2021.11.24 |  |  | 특허법인테헤란 | 김재진 | 본 발명은 발열성이 개선된 동 버스바의 제조방법에 관한 것으로, 더욱 상세하게는 동 버스바의 표면을 탈지처리하는 탈지단계, 상기 탈지단계를 통해 탈지처리된 동 버스바를 세척하는 세척단계, 상기 세척단계를 통해 세척된 동 버스바를 황산용액에 침지하고 전압을 인가하는 전기분해처리단계 및 상기 전기분해처리단계를 통해 표면처리된 동 버스바를 세척하고 건조하는 세척건조단계로 이루어진다. 상기의 과정을 통해 제조되는 동 버스바는 황산용액으로 표면처리되어 다공질 연성화층이 형성되기 때문에, 통전 과정에서 접속부의 접촉저항 감소로 인한 발열성이 개선되는 효과를 나타낸다.
| 등록 | 부스바 체결장치 | busbar connecting apparatus | H02B1/20¦H02B1/04¦H02G5/00 | H02B1/04¦H02B1/20¦H02G5/007 | 1020200054649 | 2020.05.07 | 주식회사 근우 | 주식회사 근우 | 1 | 1021753320000 | 2020.11.02 |  |  | 이동우 | 김재진 | 본 발명의 일 측면에 따른 부스바 체결장치는 전류를 차단하는 차단기와, 상기 차단기에 결합되며, 복수로 형성되는 부스바와, 복수의 상기 부스바 사이에 형성되며, 전류를 차단하는 전류차단재와, 복수의 상기 부스바와 상기 전류차단재에 형성되는 체결공과, 상기 체결공에 삽입되며, 복수의 부스바를 고정하는 고정체를 구비하고, 상기 차단기는 전류를 차단하는 스위치가 형성되는 하우징과, 상기 하우징에 형성되며, 상기 부스바가 결합되는 슬롯과, 상기 슬롯에 형성되며, 상기 부스바를 고정하는 체결나사를 구비하고, 상기 부스바는 외부전원이 인가되는 모선부스바와, 상기 모선부스바와 상기 고정체에 의하여 고정되며, 상기 차단기에 결합되는 활선부스바를 구비할 수 있다.
| 등록 | 분전반 모듈 | distribution panel module | H02B1/01¦H02B1/20 | H02B1/012¦H02B1/20 | 1020190006614 | 2019.01.18 | 주식회사 근우 | 주식회사 근우 |  | 1020157480000 | 2019.08.22 |  |  | 이동우 | 김재진 | 본 발명의 일 실시예에 따른 분전반 모듈은, 제Q 개의 모선과 제Q 개의 활선을 연결 또는 분리하기 위한 분전반 모듈에 있어서, 일측은 상기 모선의 적어도 일부분이 삽입되는 삽입공간을 제공하고, 타측은 내부에 수용된 상기 활선의 적어도 일부분이 외부로 노출되도록 노출공이 형성되는 프레임, 상기 프레임의 내부 공간에 위치한 채, 외력에 의해 승강하는 승강부, 상기 승강부와 연결되며, 상기 외력이 인가되는 스위치부, 상기 프레임의 내부 공간에 위치하는 활선 및 상기 프레임의 내부 공간에 위치하되, 상기 승강부와 상기 활선 사이에 배치된 채, 상기 승강부의 승강에 따라 연동되는 연결단자부를 포함할 수 있다.
| 등록 | 발열성이 개선된 동 버스바의 제조방법 | manufacturing method of copper busbar with improved heat generation | H01B13/00¦H01B5/02¦H01B1/02 | H01B1/02¦H01B13/0036¦H01B5/02 | 1020210063683 | 2021.05.17 | 주식회사 근우 | 주식회사 근우 |  | 1023322850000 | 2021.11.24 |  |  | 특허법인테헤란 | 김재진 | 본 발명은 발열성이 개선된 동 버스바의 제조방법에 관한 것으로, 더욱 상세하게는 동 버스바를 1.5 내지 7%의 압하율로 조질압연하여 이루어진다. 상기의 과정을 통해 제조되는 동 버스바는 조질압연의 과정을 거쳐 표면거칠기와 두께 편차가 개선되기 때문에 통전 과정에서 접속부의 접촉저항 감소로 인한 발열성이 개선되는 효과를 나타낸다.
| 등록 | 수배전반의 간선에 인가된 전압을 감지하는 전압 감지장치를 장착한 수배전반(고압배전반, 저압배전반, 전동기제어반, 분전반) | voltage detector of distributing board | G01R19/155¦G01R31/12¦G01R31/14¦G01R19/00¦H02B13/025 | G01R19/0084¦G01R19/155¦G01R31/1227¦G01R31/14¦H02B13/025 | 1020230072888 | 2023.06.07 | 주식회사 근우 | 주식회사 근우 |  | 1025893220000 | 2023.10.10 |  |  | 특허법인(유한) 해담 | 김재진 | 본 발명은 수배전반의 간선에 인가된 전압을 감지하는 전압감지장치에 관한 것으로, 고압배전반의 간선에 인가되는 고전압을 감지할 뿐만 아니라, 저압배전반, 전동기제어반, 분전반의 간선에 인가되는 저압을 감지하여 감전을 방지하는 수배전반의 전압감지장치에 관한 것이다. 이를 위해 본 발명의 수배전반의 간선에 인가된 전압을 감지하는 전압감지장치는 설정된 위상 및 주파수를 갖는 전파를 발생시키는 전파 발생장치가 포함된 자가진단모듈; 상기 자가진단모듈에서 발생된 전파 또는 수배전반의 간선에 인가된 전압에 의한 전파를 감지하여 전압을 갖는 신호를 생성하는 전압감지부; 및 상기 전압감지부에서 생성되는 신호의 유무에 따라 수배전반의 간선에 전압이 인가되었는지 또는 전압감지부가 정상 구동하는 지 판단하는 컨트롤러;를 포함한다.
| 등록 | 소화기능을 갖는 배전반 | switchboard | H02B13/025¦A62C3/16¦G08B17/10¦G08B21/18¦G01J5/00¦G01L19/08¦A62C37/14¦A62C31/24 | A62C3/16¦A62C31/24¦A62C37/14¦G01J5/0014¦G01L19/08¦G08B17/10¦G08B21/185¦H02B13/025 | 1020230008586 | 2023.01.20 | 주식회사 근우 | 주식회사 근우 |  | 1025327890000 | 2023.05.10 |  |  | 특허법인(유한) 대아 | 김재진 | 본 발명은 소화 기능을 갖는 배전반을 제공한다. 상기 소화 기능을 갖는 배전반은 내부에 전자 장치들이 배치되는 내부 공간이 형성되는 함체와; 상기 함체의 상단부에 배치되며, 상기 내부 공간의 하방을 따라 일정 분사 유도각을 이루어 퍼지도록 소화제를 분사하는 소화제 분사부와; 상기 함체의 내부 온도를 측정하는 온도 측정부; 및 상기 온도 측정부와 전기적으로 연결되며, 측정된 상기 내부 온도가 기설정된 화재 온도 이상을 이루면, 상기 소화제 분사부를 사용하여 소화제를 분사시키는 제어부를 포함한다.
| 등록 | 딥러닝 기반의 전력관리가 가능한 수배전반 | switchboard capable of power management based on deep learning | H02J3/00¦G06Q50/06 | G06Q50/06¦H02J2310/12¦H02J3/00¦Y04S40/00 | 1020220066852 | 2022.05.31 | 주식회사 근우 | 주식회사 근우 |  | 1024721890000 | 2022.11.24 |  |  | 특허법인(유한) 해담 | 김재진 | 본 발명은 딥러닝 기반의 전력관리가 가능한 수배전반에 관한 것으로, 더욱 상세하게는 딥러닝을 이용하여 수배전반의 전력을 효율적으로 관리하는 방안에 관한 것이다. 이를 위해 본 발명의 딥러닝 기반의 전력관리가 가능한 수배전반은 측정한 사용전력과 설정한 관리전력을 비교하며, 측정되는 사용전력에 따라 설정한 관리전력을 갱신하는 제어패널; 상기 제어패널을 구성하며, 사용되는 전력을 측정하는 측정모듈을 포함한다.
| 등록 | 전기설비 케이블용 인입구 커버 장치 및 커버 방법 | cover device and cover method for insert hole of electrical equipment | H02B1/28¦H02G3/08¦B29C44/20 | B29C44/20¦H02B1/28¦H02G3/088 | 1020220066851 | 2022.05.31 | 주식회사 근우 | 주식회사 근우 |  | 1024721880000 | 2022.11.24 |  |  | 특허법인(유한) 해담 | 김재진 | 본 발명의 한 실시예에 따른 전기설비 케이블용 인입구 커버 장치는 전기설비의 일측에 형성된 케이블 인입구에 장착되는 고정부, 고정부의 내측에 안착되고 케이블이 통과되는 시트부, 고정부의 내측에 위치하고 시트부의 상부에 분사되어 발포시킨 발포폼부재 및 고정부의 일측과 타측을 연결하고, 발포폼부재를 지지하는 지지부를 포함한다.
| 등록 | 리프트업 응력 감쇠를 포함한 3축 진동 감쇠 장치를 가지는 수배전반 | switchgear with 3 axis vibration reduction device including left up stress reduction | H02B1/54¦F16F15/04 | F16F15/04¦H02B1/54 | 1020220066850 | 2022.05.31 | 주식회사 근우 | 주식회사 근우 | 1 | 1024721870000 | 2022.11.24 |  |  | 특허법인(유한) 해담 | 김재진 | 본 발명의 리프트업 응력 감쇠를 포함한 3축 진동 감쇠 장치를 가지는 수배전반은, 수배전반의 하면을 구성하는 상부패널; 상기 상부패널의 하측에 이격배치되고, 지면에 배치되는 하부패널; 수배전반의 내부에 배치되고, 상기 상부패널의 상측으로 이격배치되는 제1완충판과, 상기 제1완충판에 탄성결합되는 복수개의 제1나사부를 포함하는 복수개의 상부완충부; 상기 하부패널의 상면에 배치되는 제2완충판과, 상기 제2완충판에 탄성결합되는 복수개의 제2나사부를 포함하는 복수개의 하부완충부; 및 상기 제2완충판과 상기 상부패널 사이에 구비되는 구형상의 탄성부를 포함한다. 본 발명에 따른 리프트업 응력 감쇠를 포함한 3축 진동 감쇠 장치를 가지는 수배전반은, 수배전반의 내부에 상부완충부가 구비되고 수배전반의 외부에 하부완충부가 구비되어, 수배전반의 하면(상부패널)을 기준으로 상부 및 하부에서 서로 연동하면서 진동을 완화시킬 수 있어, 전후, 좌우, 상하 등 다양한 방향에서 발생되는 지진의 진동을 감쇠시키기에 용이하다.